## покраска с материалом заказчика
ООО "Стиль Жизни"
Московская обл., Домодедовский район, мкрн. Белые Столбы, ул. Станционная дом 5
Тел.: +7 977 703 79 60, +7 499 398 02 87, е-mail: 3980287@mail.ru, www.style-ekomebel.com
на 01.05.2021
Основная покраска |  | Технологическая схема | Цена, руб./ м2
Упаковка готовых изделий в возд.-пузыр. пленку 3мм |  |  | 90 | *квадратура покраски считается: 1 сторона+2 сторона+торцы
Лак матовый с открытыми порами |  | 2 грунта + 2 лака №10 | 2600
Лак полуматовый с открытыми порами |  | 2 грунта + 2 лака №20 | 2700
Лак полуглянцевый с открытыми порами |  | 2 грунта + 2 лака №60 | 2800
Лак глянцевый с открытыми порами |  | 2 грунта + 2 лака №90 +полировка | 3400
Лак под "Рояль" |  | 4 грунта + 2 лака №90 + полировка | 5900
Эмаль матовая |  | 2 грунта + 2 эмали | 2600
Эмаль глянцевая |  | 2 грунта + 2 эмали + полировка | 3400
Эмаль "высокий глянец" (под "Рояль") |  | 4 грунта + 2 эмали + полировка | 5900
Покрсаска деталей заказчика с фрезеровкой (ручная фрезеровка) |  |  |  | Рис 1.
Основная покраска |  | Технологическая схема | Цена, руб./ м2
Эмаль матовая (примерно как рис. 1) + пилястры |  | 2 грунта + 2 эмали | 2900
Эмаль глянцевая (примерно как рис. 1) + пилястры |  | 2 грунта + 2 эмали + полировка | 3900
*Эмаль матовая сложная фрезеровка |  | 2 грунта + 2 эмали | 3250
*Эмаль глянцевая сложная фрезеровка |  | 2 грунта + 2 эмали + полировка | 4250
* когда выбрана середина фасада, то есть верхний слой МДФ, при покраске эта середина впитывает в себя много лакокрасочных материалов. Необходимо заливать 4 слоя изолятора и 4 слоя грунта, а затем 2 слоя эмали
Дополнительная покраска | Цена, руб./ м2
Патина цветная:
на плоской поверхности | 900
на рельефной поверхности | 1200
Патина золото, серебро:
на плоской поверхности | 1100
на рельефной поверхности | 1400
Краколет:
матовый | 5500
полуматовый | 5550
полуглянцевый | 5600
глянцевый | 5700
Перламутр (жемчуг):
матовый | 4900
полуматовый | 4950
полуглянцевый | 5000
глянцевый | 5100
высокий глянец | 5600
Тонирование изделий:
1 тон | 350
2 тона | 600
3 тона | 850
4 тона (дуб под венге) | 1100